## 松崎在庫
株式会社松崎製作所
[10 empty] | 作成日 | 2025-09-02
※2 仕様：仕様詳細はお問合せ後、御見積時に確定させて頂きます。 | [7 empty] | 基準寸法 | 2インチ | 50.0㎜
※3 納期：受注後1週間（再検査、再加工を要する場合には別途ご相談） | [8 empty] | 3インチ | 76.0㎜
※4 数量：再洗浄、再検査により数量が減る可能性がありますので出来高にてお願い致します。 | [8 empty] | 4インチ | 100.0㎜
※5 お問合せ時には下記『問合せNo．』、『ロットNo．』にてお願い致します。 | [8 empty] | 5インチ | 125.0㎜
※6 先着順となりますのでお問合せ後に在庫がなくなっている場合があります。 | [8 empty] | 6インチ | 150.0㎜
問合せNo． | ロットＮｏ． | 製法 | 径（inch） | 結晶方位 | 型（ﾄﾞｰﾌﾟ） | 基準厚さ（μm） | 抵抗率（Ωcm） | 最終仕上面状態 | 製品数量（枚） | 酸化膜（μm） | 備考
2N300 | ― | CZ | 2 | 100 | N(Ph) | 300 | 1-20 | 片ﾐﾗｰ | - | - | 汎用品
2P300 | ― | CZ | 2 | 100 | P(Bo) | 300 | 1-20 | 片ﾐﾗｰ | - | - | 汎用品
2ＮＳ | ― | CZ | 2 | 100 | N(Ph) | 350 | 1-20 | 片ﾐﾗｰ | - | - | 汎用品
2ＰＳ | ― | CZ | 2 | 100 | P(Bo) | 350 | 1-20 | 片ﾐﾗｰ | - | - | 汎用品
3ＮＳ | ― | CZ | 3 | 100 | N(Ph) | 380 | 1-20 | 片ﾐﾗｰ | - | - | 汎用品
3ＰＳ | ― | CZ | 3 | 100 | P(Bo) | 380 | 1-20 | 片ﾐﾗｰ | - | - | 汎用品
4ＮＳ | ― | CZ | 4 | 100 | N(Ph) | 525 | 1-20 | 片ﾐﾗｰ | - | - | 汎用品
4ＰＳ | ― | CZ | 4 | 100 | P(Bo) | 525 | 1-20 | 片ﾐﾗｰ | - | - | 汎用品
250902-1 | 26809-12 | CZ | 2 | 100 | 不問 | 450 | 不問 | 片ﾐﾗｰ | 52
250902-2 | 15576-1111-1 | CZ | 2 | 111 | P(Bo) | 280 | 1-100 | 片ﾐﾗｰ | 20
250902-3 | 26519-113-1 | CZ | 2 | 111 | N(Ph) | 350 | 1-100 | 片ﾐﾗｰ | 1
250902-4 | 18598-11-1 | CZ | 2 | 100 | P(Bo) | 1000 |  | 両ﾐﾗｰ | 9
250902-5 | 18313-11-1 | CZ | 2 | 100 | P(Bo) | 525 | ≦0.02 | 片ﾐﾗｰ | 13 |  | φ50.8
250902-6 | 26808-11-1 | CZ | 2 | 100 | N(Ph) | 202 | 1-1000 | 片ﾐﾗｰ | 83 |  | φ50.8 IF付
250902-7 | 26678-12 | CZ | 2 | 100 | N(Ph) | 202 | 1-1000 | 片ﾐﾗｰ | 34
250902-8 | 26900-122 | CZ | 2 | 111 | N(Ph) | 380 | 5-20 | 片ﾐﾗｰ | 8 |  | φ50.8
250902-9 | 18599-11 | CZ | 2 | 100 | P(Bo) | 3000 | 不問 | 片ﾐﾗｰ | 5 |  | φ50.0 OF無し,袋入り
250902-10 | 17452-123-1 | CZ | 2 | 100 | P(Bo) | 450 | ≧100 | 両ﾐﾗｰ | 7 | 2 | φ49.9
250902-11 | 26900-123 | CZ | 2 | 111 | N(Ph) | 350 | 1～100 | 片ﾐﾗｰ | 48
250902-12 | 18424-13-1 | CZ | 3 | 100 | P(Bo) | 775 | ≧1 | 片ﾐﾗｰ | 24
250902-13 | 18393-13 | CZ | 3 | 100 | P(Bo) | 380 | 1-10 | 両ﾐﾗｰ | 9
250902-14 | 26333-12-1 | CZ | 3 | 100 | N(Ph) | 400 | 1-50 | 片ﾐﾗｰ | 10
250902-15 | 18976-13 | CZ | 3 | 100 | P(Bo) | 750 | ≦0.005 | 片ﾐﾗｰ | 9 |  | φ76.2
250902-16 | 26764-122 | CZ | 3 | 111 | N(Ph) | 800 | 1-100 | 片ﾐﾗｰ | 26 |  | 0.4°off
250902-17 | 18451-131 | CZ | 3 | 100 | P(Bo) | 3000 | ≧100 | 片ﾐﾗｰ | 62 |  | OF無し
250902-18 | 17965-14 | CZ | 3 | 100 | P(Bo) | 365 | 不問 | 両ﾐﾗｰ | 49
250902-19 | 26678-13 | CZ | 3 | 100 | N(Ph) | 625 | 不問 | 片ﾐﾗｰ | 6
250902-20 | 18199-11 | CZ | 3 | 100 | P(Bo) | 150 | <0.01 | 片ﾐﾗｰ | 1 |  | φ74.5
250902-21 | 26920-13 | CZ | 4 | 100 | N(Ph) | 250 | ≦50 | 片ﾐﾗｰ | 40
250902-22 | 18616-11 | CZ | 4 | 100 | P(Bo) | 280 | ≦50 | 片ﾐﾗｰ | 17
250902-23 | 18424-14 | CZ | 4 | 100 | P(Bo) | 525 | 3-8 | 片ﾐﾗｰ | 12
250902-24 | 18421-11 | CZ | 4 | 100 | P(Bo) | 300 | 1-20 | 両ﾐﾗｰ | 3
250902-25 | 19066-112 | CZ | 4 | 100 | P(Bo) | 525 | 1-100 | 片ﾐﾗｰ | 6
250902-26 | 26975-11 | CZ | 4 | 100 | N(Ph) | 525 | ≧1 | 片ﾐﾗｰ | 3
250902-27 | 18596-111 | CZ | 4 | 100 | P(Bo) | 525 | 1-20 | 両ﾐﾗｰ | 65
250902-28 | 18596-111 | CZ | 4 | 100 | P(Bo) | 525 | 1-20 | 両ﾐﾗｰ | 6
250902-29 | 18310-11-1 | CZ | 4 | 100 | P(Bo) | 1500 | 不問 | 片ﾐﾗｰ | 19
250902-30 | 18774-12 | CZ | 4 | 100 | P(Bo) | 7000 | 不問 | 片ﾐﾗｰ | 13
250902-31 | 18414-11 | CZ | 4 | 100 | P(Bo) | 525 | 1-100 | 片ﾐﾗｰ | 23 | 1
250902-32 | 18511-12 | CZ | 4 | 100 | P(Bo) | 525 | 1-100 | 片ﾐﾗｰ | 12 | 0.5
250902-33 | 18086-12-1 | CZ | 4 | 100 | P(Bo) | 600 | 不問 | 両ﾐﾗｰ | 5
250902-34 | 26794-12-1 | CZ | 4 | 100 | N(Ph) | 200 | 1-10 | 両ﾐﾗｰ | 1
250902-35 | 26949-13-1 | CZ | 4 | 100 | N(Ph) | 380 | 1-10 | 両ﾐﾗｰ | 15
250902-36 | 18610-13 | CZ | 4 | 100 | P(Bo) | 350 | ≧1 | 片ﾐﾗｰ | 19
250902-37 | 18280-12 | CZ | 4 | 100 | P(Bo) | 200 | 1-100 | 片ﾐﾗｰ | 13
250902-38 | 18610-12 | CZ | 4 | 100 | P(Bo) | 400 | 1-100 | 片ﾐﾗｰ | 9
250902-39 | 18774-12-1 | CZ | 4 | 100 | P(Bo) | 300 | 1-5 | 両ﾐﾗｰ | 11
250902-40 | 18955-111 | CZ | 4 | 100 | P(Bo) | 500 | 1-100 | 片ﾐﾗｰ | 34
250902-41 | 19054-113 | CZ | 4 | 100 | P(Bo) | 525 | 0.001-0.02 | 片ﾐﾗｰ | 190
250902-42 | 18336-11 | CZ | 4 | 100 | P(Bo) | 1000 | 1-100 | 片ﾐﾗｰ | 153
250902-43 | 26985-12 | CZ | 4 | 100 | N(Ph) | 525 | 1-100 | 片ﾐﾗｰ | 2
250902-44 | 27009-11 | CZ | 4 | 100 | N(Ph) | 380 | 不問 | 片ﾐﾗｰ | 5 | 2
250902-45 | 18868-112 | CZ | 4 | 100 | P(Bo) | 750 | 0.0001-1000 | 片ﾐﾗｰ | 13 |  | OF:21mm
250902-46 | 16360-12-2 | CZ | 4 | 100 | P(Bo) | 525 | ≦0.005 | 片ﾐﾗｰ | 16
250902-47 | 26386-12-1 | CZ | 4 | 100 | N(Ph) | 300 | 0.05-0.15 | 片ﾐﾗｰ | 64 |  | φ103.5
250902-48 | 17672-13-1 | CZ | 4 | 111 | P(Bo) | 625 | 0.003-0.007 | 片ﾐﾗｰ | 11
250902-49 | 18246-11-1 | CZ | 4 | 100 | P(Bo) | 180 | 0.001-1000 | 片ﾐﾗｰ | 14 |  | OF:21mm
250902-50 | 27014-12-2 | CZ | 4 | 100 | N(Ph) | 450 | 0.1-50 | 片ﾐﾗｰ | 14 |  | OF:32.5mm
250902-51 | 27017-14 | CZ | 4 | 100 | N(Ph) | 525 | 0.01-1000 | 片ﾐﾗｰ | 26 |  | OF:21mm
250902-52 | 25777-12-1 | CZ | 4 | 110 | N(Ph) | 525 | 0.01-100 | 片ﾐﾗｰ | 7 |  | OF:21mm
250902-53 | 25777-12 | CZ | 4 | 110 | N(Ph) | 525 | 0.01-100 | 片ﾐﾗｰ | 47 | 2 | OF:21mm
250902-54 | 27017-12 | CZ | 4 | 100 | 不問 | 850 | 0.01-1000 | 片ﾐﾗｰ | 17 |  | OF:21mm
250902-55 | 18089-14 | CZ | 4 | 100 | P(Bo) | 850 | 0.01-1000 | 片ﾐﾗｰ | 17 |  | OF:21mm
250902-56 | 26880-11 | CZ | 4 | 110 | N(Ph) | 1000 | 0.001-1000 | 片ﾐﾗｰ | 15 |  | OF:21mm
250902-57 | 18421-13 | CZ | 4 | 100 | P(Bo) | 1000 | ≧0.01 | 片ﾐﾗｰ | 45 |  | OF:21mm
250902-58 | 17938-111 | CZ | 4 | 100 | P(Bo) | 1000 | ≦0.02 | 片ﾐﾗｰ | 39
250902-59 | 17817-11 | CZ | 4 | 100 | P(Bo) | 1000 | ≧1000 | 片ﾐﾗｰ | 66 |  | OF:21mm
250902-60 | 18451-14 | CZ | 4 | 100 | P(Bo) | 3000 | ≧100 | 片ﾐﾗｰ | 12 |  | 袋入り
250902-61 | 15471-13 | CZ | 4 | 100 | P(Bo) | 3000 | ≦0.02 | 片ﾐﾗｰ | 6 |  | 袋入り
250902-62 | 33450-12 | CZ | 4 | 100 | N(Sb) | 4600 | ≦0.03 | 両ﾐﾗｰ | 4 |  | 袋入り
250902-63 | 25778-11 | CZ | 4 | 110 | N(Ph) | 525 | 0.01-100 | 片ﾐﾗｰ | 58 | 2 | OF:21mm,OF方位[1-12]
250902-64 | 18978-131 | CZ | 4 | 100 | P(Bo) | 300 | ≦0.005 | 片ﾐﾗｰ | 18 |  | OF:21mm
250902-65 | 18666-114 | CZ | 4 | 100 | P(Bo) | 625 | 0.001-1000 | 片ﾐﾗｰ | 17
250902-66 | 27014-12-1 | CZ | 4 | 100 | N(Ph) | 450 | 2.5-3.5 | 両ﾐﾗｰ | 29
250902-67 | 18666-115 | CZ | 4 | 100 | P(Bo) | 625 | 1-20 | 片ﾐﾗ | 17 | 2
250902-68 | 18866-12-1 | CZ | 4 | 100 | P(Bo) | 405 | 5-15 | 両ﾐﾗｰ | 7 | 0.1
250902-69 | 33575-11 | CZ | 4 | 100 | N(Sb) | 525 | ≦0.02 | 片ﾐﾗｰ | 31
250902-70 | 26932-13 | CZ | 4 | 100 | N(Ph) | 350 | 1-5 | 片ﾐﾗｰ | 68 |  | 2°off
250902-71 | 26926-12 | CZ | 4 | 100 | N(Ph) | 350 | 1-5 | 片ﾐﾗｰ | 38 |  | 2°off,裏面光沢度≦30%
250902-72 | 26926-12 | CZ | 4 | 100 | N(Ph) | 350 | 1-5 | 片ﾐﾗｰ | 25 | 0.9 | 2°off,裏面光沢度≦10%
250902-73 | 26932-13-1 | CZ | 4 | 100 | N(Ph) | 350 | 1-5 | 片ﾐﾗｰ | 20 | 0.9 | 2°off
250902-74 | 18770-12-2 | CZ | 4 | 100 | P(Bo) | 525 | 1-5 | 片ﾐﾗｰ | 6
250902-75 | 18980-11-1 | CZ | 4 | 100 | P(Bo) | 525 | 0.1-1 | 片ﾐﾗｰ | 21
250902-76 | 17672-13 | CZ | 4 | 111 | P(Bo) | 525 | 0.001-0.005 | 片ﾐﾗｰ | 15
250902-77 | 18080-13 | CZ | 4 | 100 | P(Bo) | 250 | 0.1-100 | 片ﾐﾗｰ | 83 | 1
250902-78 | 18981-121 | CZ | 4 | 100 | P(Bo) | 200 | 0.1-0.2 | 両ﾐﾗｰ | 19
250902-79 | 18980-12-1 | CZ | 4 | 100 | P(Bo) | 1000 | 0.1-0.2 | 両ﾐﾗｰ | 53
250902-80 | 18591-11 | CZ | 4 | 100 | P(Bo) | 1500 | 0.1-0.2 | 両ﾐﾗｰ | 36
250902-81 | 18591-12 | CZ | 4 | 100 | P(Bo) | 2000 | 0.1-0.2 | 両ﾐﾗｰ | 52
250902-82 | 18980-11 | CZ | 4 | 100 | P(Bo) | 3000 | 0.1-0.2 | 両ﾐﾗｰ | 42
250902-83 | 18981-121-1 | CZ | 4 | 100 | P(Bo) | 500 | 0.1-0.2 | 両ﾐﾗｰ | 18
250902-84 | 25770-11 | CZ | 4 | 100 | N(Ph) | 300 | 4-8 | 両ﾐﾗｰ | 30
250902-85 | 33544-14 | CZ | 4 | 111 | N(Sb) | 380 | 0.010-0.019 | 片ﾐﾗｰ | 135
250902-86 | 26989-14 | CZ | 4 | 100 | N(Ph) | 525 | ≧1 | 片ﾐﾗｰ | 43
250902-87 | 18666-112 | CZ | 4 | 100 | P(Bo) | 625 | 1-100 | 両ﾐﾗｰ | 23
250902-88 | 26901-12 | CZ | 5 | 111 | N(Ph) | 200 | 8-15 | 片ﾐﾗｰ | 25
250902-89 | 26897-111 | CZ | 5 | 100 | N(Ph) | 180 | 不問 | 両ﾐﾗｰ | 38
250902-90 | 18709-13 | CZ | 5 | 100 | P(Bo) | 450 | 1-10 | 片ﾐﾗｰ | 12
250902-91 | 26978-12 | CZ | 5 | 100 | N(Ph) | 450 | 1-10 | 片ﾐﾗｰ | 4
250902-92 | 18875-13 | CZ | 5 | 100 | P(Bo) | 400 | 不問 | 片ﾐﾗｰ | 22
250902-93 | 18536-11 | CZ | 6 | 100 | P(Bo) | 525 | 0.005-50 | 片ﾐﾗｰ | 7
250902-94 | 19093-111 | CZ | 6 | 100 | P(Bo) | 675 | 3-30 | 片ﾐﾗｰ | 329 |  | OF:57.5mm,裏面レーザーマーク
250902-95 | 18137-12 | CZ | 6 | 100 | P(Bo) | 1000 | 1-100 | 片ﾐﾗｰ | 65
250902-96 | 17656-12 | CZ | 6 | 100 | P(Bo) | 500 | 不問 | 両ﾐﾗｰ | 17
250902-97 | 18854-12 | CZ | 6 | 100 | P(Bo) | 625 | 不問 | 片ﾐﾗｰ | 5 |  | 表面レーザーマーク
250902-98 | 18317-121 | CZ | 6 | 100 | P(Bo) | 300 | 0.1-100 | 片ﾐﾗｰ | 6
250902-99 | 18261-11 | CZ | 6 | 100 | P(Bo) | 625 | 0.1-100 | 片ﾐﾗｰ | 22
250902-100 | 18582-11 | CZ | 6 | 100 | P(Bo) | 625 | 5-20 | 片ﾐﾗｰ | 20
250902-101 | 18651-12 | CZ | 6 | 100 | P(Bo) | 625 | 5-20 | 片ﾐﾗｰ | 23
250902-102 | 18700-12 | CZ | 6 | 100 | P(Bo) | 625 | 5-20 | 片ﾐﾗｰ | 379
250902-103 | 19063-111 | CZ | 6 | 100 | P(Bo) | 625 | 0.1-100 | 片ﾐﾗｰ | 4
250902-104 | 18951-42 | CZ | 6 | 100 | P(Bo) | 625 | 0.1-100 | 片ﾐﾗｰ | 86 |  | 裏面レーザーマーク
250902-105 | 18645-12 | CZ | 6 | 100 | P(Bo) | 625 | 0.1-100 | 片ﾐﾗｰ | 19 | 0.6
250902-106 | 19072-121 | CZ | 6 | 100 | P(Bo) | 625 | 0.1-1000 | 片ﾐﾗｰ | 13 | 2
250902-107 | 18174-152-1 | CZ | 6 | 100 | P(Bo) | 1620 | ≧1 | 片ﾐﾗｰ | 59
250902-108 | 25772-11 | CZ | 6 | 100 | 不問 | 325 | 不問 | 片ﾐﾗｰ | 10
250902-109 | 25772-11-1 | CZ | 6 | 100 | 不問 | 335 | 不問 | 片ﾐﾗｰ | 8
250902-110 | 25776-11 | CZ | 6 | 100 | 不問 | 345 | 不問 | 片ﾐﾗｰ | 35
250902-111 | 25774-11-3 | CZ | 6 | 100 | 不問 | 355 | 不問 | 片ﾐﾗｰ | 9
250902-112 | 25774-11 | CZ | 6 | 100 | 不問 | 365 | 不問 | 片ﾐﾗｰ | 8
250902-113 | 25774-11-1 | CZ | 6 | 100 | 不問 | 380 | 不問 | 片ﾐﾗｰ | 10
250902-114 | 25774-11-2 | CZ | 6 | 100 | 不問 | 390 | 不問 | 片ﾐﾗｰ | 10
250902-115 | 25775-11 | CZ | 6 | 100 | 不問 | 400 | 不問 | 片ﾐﾗｰ | 12
250902-116 | 25775-11-1 | CZ | 6 | 100 | 不問 | 410 | 不問 | 片ﾐﾗｰ | 8
250902-117 | 25775-11-2 | CZ | 6 | 100 | 不問 | 420 | 不問 | 片ﾐﾗｰ | 8
250902-118 | 26642-11 | CZ | 6 | 100 | N(Ph) | 300 | ≧2 | 両ﾐﾗｰ | 8
250902-119 | 26614-11 | CZ | 6 | 100 | N(Ph) | 365 | ≧3 | 両ﾐﾗｰ | 7
250902-120 | 19026-131 | CZ | 6 | 100 | 不問 | 625 | 1-100 | 片ﾐﾗｰ | 150
250902-121 | 18996-11 | CZ | 6 | 100 | P(Bo) | 550 | 0.1-100 | 片ﾐﾗｰ | 69 | 0.5
250902-122 | 26966-11 | CZ | 6 | 100 | N(Ph) | 625 | 不問 | 片ﾐﾗｰ | 30 | 0.7
250902-123 | 18339-11 | CZ | 6 | 100 | P(Bo) | 675 | 1-100 | 両ﾐﾗｰ | 26