## 松崎在庫
株式会社松崎製作所
[10 empty] | 作成日 | 2025-12-02
※2 仕様：仕様詳細はお問合せ後、御見積時に確定させて頂きます。 | [7 empty] | 基準寸法 | 2インチ | 50.0㎜
※3 納期：受注後1週間（再検査、再加工を要する場合には別途ご相談） | [8 empty] | 3インチ | 76.0㎜
※4 数量：再洗浄、再検査により数量が減る可能性がありますので出来高にてお願い致します。 | [8 empty] | 4インチ | 100.0㎜
※5 お問合せ時には下記『問合せNo．』、『ロットNo．』にてお願い致します。 | [8 empty] | 5インチ | 125.0㎜
※6 先着順となりますのでお問合せ後に在庫がなくなっている場合があります。 | [8 empty] | 6インチ | 150.0㎜
問合せNo． | ロットＮｏ． | 製法 | 径（inch） | 結晶方位 | 型（ﾄﾞｰﾌﾟ） | 基準厚さ（μm） | 抵抗率（Ωcm） | 最終仕上面状態 | 製品数量（枚） | 酸化膜（μm） | 備考
2N300 | ― | CZ | 2 | 100 | N(Ph) | 300 | 1-20 | 片ﾐﾗｰ | - | - | 汎用品
2P300 | ― | CZ | 2 | 100 | P(Bo) | 300 | 1-20 | 片ﾐﾗｰ | - | - | 汎用品
2ＮＳ | ― | CZ | 2 | 100 | N(Ph) | 350 | 1-20 | 片ﾐﾗｰ | - | - | 汎用品
2ＰＳ | ― | CZ | 2 | 100 | P(Bo) | 350 | 1-20 | 片ﾐﾗｰ | - | - | 汎用品
3ＮＳ | ― | CZ | 3 | 100 | N(Ph) | 380 | 1-20 | 片ﾐﾗｰ | - | - | 汎用品
3ＰＳ | ― | CZ | 3 | 100 | P(Bo) | 380 | 1-20 | 片ﾐﾗｰ | - | - | 汎用品
4ＮＳ | ― | CZ | 4 | 100 | N(Ph) | 525 | 1-20 | 片ﾐﾗｰ | - | - | 汎用品
4ＰＳ | ― | CZ | 4 | 100 | P(Bo) | 525 | 1-20 | 片ﾐﾗｰ | - | - | 汎用品
251202-1 | 26809-12 | CZ | 2 | 100 | 不問 | 450 | 不問 | 片ﾐﾗｰ | 52
251202-2 | 15576-1111-1 | CZ | 2 | 111 | P(Bo) | 280 | 1-100 | 片ﾐﾗｰ | 20
251202-3 | 26519-113-1 | CZ | 2 | 111 | N(Ph) | 350 | 1-100 | 片ﾐﾗｰ | 1
251202-4 | 17817-122-17 | CZ | 2 | 100 | P(Bo) | 3000 | ≧100 | 片ﾐﾗｰ | 131
251202-5 | 18598-11-1 | CZ | 2 | 100 | P(Bo) | 1000 | 不問 | 両ﾐﾗｰ | 9
251202-6 | 26476-12-1 | CZ | 2 | 100 | N(Ph) | 330 | ≧1 | 両ﾐﾗｰ | 29
251202-7 | 18313-11-1 | CZ | 2 | 100 | P(Bo) | 525 | ≦0.02 | 片ﾐﾗｰ | 13 |  | φ50.8
251202-8 | 26808-12 | CZ | 2 | 100 | N(Ph) | 500 | 1-100 | 片ﾐﾗｰ | 30
251202-9 | 18599-11 | CZ | 2 | 100 | P(Bo) | 3000 | 不問 | 片ﾐﾗｰ | 5 |  | OF無し,袋入り
251202-10 | 18520-12 | CZ | 2 | 100 | P(Bo) | 350 | 1-10 | 片ﾐﾗｰ | 7 | 2
251202-11 | 18424-13-1 | CZ | 3 | 100 | P(Bo) | 775 | ≧1 | 片ﾐﾗｰ | 24
251202-12 | 18393-13 | CZ | 3 | 100 | P(Bo) | 380 | 1-10 | 両ﾐﾗｰ | 9
251202-13 | 26475-11 | CZ | 3 | 100 | N(Ph) | 250 | 不問 | 片ﾐﾗｰ | 204 | 1.1
251202-14 | 26333-12-1 | CZ | 3 | 100 | N(Ph) | 400 | 1-50 | 片ﾐﾗｰ | 10
251202-15 | 15102-11 | CZ | 3 | 100 | P(Bo) | 750 | ≦0.02 | 片ﾐﾗｰ | 30 |  | φ76.2mm
251202-16 | 18976-13 | CZ | 3 | 100 | P(Bo) | 750 | ≦0.005 | 片ﾐﾗｰ | 9 |  | φ76.2mm
251202-17 | 26764-122 | CZ | 3 | 111 | N(Ph) | 800 | 1-100 | 片ﾐﾗｰ | 26 |  | 0.4°off
251202-18 | 18451-131 | CZ | 3 | 100 | P(Bo) | 3000 | ≧100 | 片ﾐﾗｰ | 52 |  | OF無し
251202-19 | 17965-14 | CZ | 3 | 100 | P(Bo) | 365 | 不問 | 両ﾐﾗｰ | 49
251202-20 | 18199-11 | CZ | 3 | 100 | P(Bo) | 150 | <0.01 | 片ﾐﾗｰ | 1 |  | φ74.5mm
251202-21 | 26920-13 | CZ | 4 | 100 | N(Ph) | 250 | ≦50 | 片ﾐﾗｰ | 40
251202-22 | 18616-11 | CZ | 4 | 100 | P(Bo) | 280 | ≦50 | 片ﾐﾗｰ | 17
251202-23 | 18922-13 | CZ | 4 | 100 | P(Bo) | 500 | 5-15 | 両ﾐﾗｰ | 36
251202-24 | 18424-14 | CZ | 4 | 100 | P(Bo) | 525 | 3-8 | 片ﾐﾗｰ | 12
251202-25 | 18414-11 | CZ | 4 | 100 | P(Bo) | 525 | 1-100 | 片ﾐﾗｰ | 17 | 1
251202-26 | 18511-12 | CZ | 4 | 100 | P(Bo) | 525 | 1-100 | 片ﾐﾗｰ | 12 | 0.5
251202-27 | 18610-13 | CZ | 4 | 100 | P(Bo) | 350 | ≧1 | 片ﾐﾗｰ | 19
251202-28 | 18280-12 | CZ | 4 | 100 | P(Bo) | 200 | 1-100 | 片ﾐﾗｰ | 13
251202-29 | 18610-12 | CZ | 4 | 100 | P(Bo) | 400 | 1-100 | 片ﾐﾗｰ | 9
251202-30 | 18774-12-1 | CZ | 4 | 100 | P(Bo) | 300 | 1-5 | 両ﾐﾗｰ | 11
251202-31 | 18955-111 | CZ | 4 | 100 | P(Bo) | 500 | 1-100 | 片ﾐﾗｰ | 9
251202-32 | 18981-122 | CZ | 4 | 100 | P(Bo) | 525 | 0.1-0.2 | 片ﾐﾗｰ | 7
251202-33 | 26291-111-1 | CZ | 4 | 100 | N(Ph) | 1000 | 1-10 | 片ﾐﾗｰ | 5 |  | 4°off,OF[100]
251202-34 | 26985-12 | CZ | 4 | 100 | N(Ph) | 525 | 1-100 | 片ﾐﾗｰ | 2
251202-35 | 18666-113 | CZ | 4 | 100 | P(Bo) | 525 | 1-20 | 両ﾐﾗｰ | 21 |  | 裏面レーザーマーク入り
251202-36 | 18440-12 | CZ | 4 | 100 | P(Bo) | 500 | 0.01-0.02 | 両ﾐﾗｰ | 11 |  | 裏面レーザーマーク入り
251202-37 | 19091-113 | CZ | 4 | 100 | P(Bo) | 525 | 1-50 | 片ﾐﾗｰ | 26 |  | 裏面レーザーマーク入り
251202-38 | 18868-111 | CZ | 4 | 100 | P(Bo) | 525 | 5-10 | 両ﾐﾗｰ | 9
251202-39 | 27009-11 | CZ | 4 | 100 | N(Ph) | 380 | 不問 | 片ﾐﾗｰ | 5 | 2
251202-40 | 27070-121 | CZ | 4 | 100 | N(Ph) | 500 | 1-20 | 片ﾐﾗｰ | 7
251202-41 | 18868-112 | CZ | 4 | 100 | P(Bo) | 750 | 0.0001-1000 | 片ﾐﾗｰ | 13 |  | OF:21mm
251202-42 | 16360-12-2 | CZ | 4 | 100 | P(Bo) | 525 | ≦0.005 | 片ﾐﾗｰ | 16
251202-43 | 18086-12 | CZ | 4 | 100 | P(Bo) | 800 | 1-100 | 片ﾐﾗｰ | 9
251202-44 | 18610-132 | CZ | 4 | 100 | P(Bo) | 300 | 不問 | 片ﾐﾗｰ | 9
251202-45 | 17680-11 | CZ | 4 | 100 | P(Bo) | 525 | 1-20 | 片ﾐﾗｰ | 11 | 0.5
251202-46 | 17672-13-1 | CZ | 4 | 111 | P(Bo) | 625 | 0.003-0.007 | 片ﾐﾗｰ | 11
251202-47 | 18246-11-1 | CZ | 4 | 100 | P(Bo) | 180 | 0.001-1000 | 片ﾐﾗｰ | 14 |  | OF:21mm
251202-48 | 27014-12-2 | CZ | 4 | 100 | N(Ph) | 450 | 0.1-50 | 片ﾐﾗｰ | 14
251202-49 | 27038-111 | CZ | 4 | 110 | N(Ph) | 525 | 0.01-100 | 片ﾐﾗｰ | 32 |  | OF:[111]21mm
251202-50 | 25777-12 | CZ | 4 | 110 | N(Ph) | 525 | 0.01-100 | 片ﾐﾗｰ | 47 | 2 | OF:[111]21mm
251202-51 | 27046-112 | CZ | 4 | 111 | N(Ph) | 850 | 0.1-100 | 片ﾐﾗｰ | 22 |  | OF:21mm
251202-52 | 27017-12 | CZ | 4 | 100 | 不問 | 850 | 0.01-1000 | 片ﾐﾗｰ | 17 |  | OF:21mm
251202-53 | 18089-14 | CZ | 4 | 100 | P(Bo) | 850 | 0.01-1000 | 片ﾐﾗｰ | 5 |  | OF:21mm
251202-54 | 26640-13-1 | CZ | 4 | 100 | N(Ph) | 850 | 0.01-1000 | 両ﾐﾗｰ | 33 |  | OF:21mm
251202-55 | 26880-11 | CZ | 4 | 110 | N(Ph) | 1000 | 0.001-1000 | 片ﾐﾗｰ | 15 |  | OF:21mm
251202-56 | 18089-14 | CZ | 4 | 100 | P(Bo) | 825 | 1-100 | 両ﾐﾗｰ | 7 |  | OF:21mm
251202-57 | 18421-13 | CZ | 4 | 100 | P(Bo) | 1000 | ≧0.01 | 片ﾐﾗｰ | 45 |  | OF:21mm
251202-58 | 17938-111 | CZ | 4 | 100 | P(Bo) | 1000 | ≦0.02 | 片ﾐﾗｰ | 14
251202-59 | 17597-11 | CZ | 4 | 100 | P(Bo) | 1000 | ≦0.005 | 片ﾐﾗｰ | 185
251202-60 | 17817-11 | CZ | 4 | 100 | P(Bo) | 1000 | ≧1000 | 片ﾐﾗｰ | 66 |  | OF:21mm
251202-61 | 33450-14 | CZ | 4 | 100 | N(Sb) | 2390 | ≦0.03 | 両ﾐﾗｰ | 16
251202-62 | 15471-13 | CZ | 4 | 100 | P(Bo) | 3000 | ≦0.02 | 片ﾐﾗｰ | 6 |  | 袋入り
251202-63 | 33450-12 | CZ | 4 | 100 | N(Sb) | 4600 | ≦0.03 | 両ﾐﾗｰ | 4 |  | 袋入り
251202-64 | 25778-11 | CZ | 4 | 110 | N(Ph) | 525 | 0.01-100 | 片ﾐﾗｰ | 58 | 2 | OF:21mm,OF方位[1-12]
251202-65 | 18978-131 | CZ | 4 | 100 | P(Bo) | 300 | ≦0.005 | 片ﾐﾗｰ | 18 |  | OF:21mm
251202-66 | 18666-114 | CZ | 4 | 100 | P(Bo) | 625 | 0.001-1000 | 片ﾐﾗｰ | 17
251202-67 | 18666-115 | CZ | 4 | 100 | P(Bo) | 625 | 1-20 | 片ﾐﾗ | 17 | 2
251202-68 | 33575-11 | CZ | 4 | 100 | N(Sb) | 525 | ≦0.02 | 片ﾐﾗｰ | 31
251202-69 | 26932-13 | CZ | 4 | 100 | N(Ph) | 350 | 1-5 | 片ﾐﾗｰ | 68 |  | 2°off
251202-70 | 26926-12 | CZ | 4 | 100 | N(Ph) | 350 | 1-5 | 片ﾐﾗｰ | 38 |  | 2°off
251202-71 | 26926-12 | CZ | 4 | 100 | N(Ph) | 350 | 1-5 | 片ﾐﾗｰ | 25 | 0.9 | 2°off
251202-72 | 26932-13-1 | CZ | 4 | 100 | N(Ph) | 350 | 1-5 | 片ﾐﾗｰ | 20 | 0.9 | 2°off
251202-73 | 18770-12-2 | CZ | 4 | 100 | P(Bo) | 525 | 1-5 | 片ﾐﾗｰ | 6
251202-74 | 18980-11-1 | CZ | 4 | 100 | P(Bo) | 525 | 0.1-1 | 片ﾐﾗｰ | 21
251202-75 | 17672-13 | CZ | 4 | 111 | P(Bo) | 525 | 0.001-0.005 | 片ﾐﾗｰ | 15
251202-76 | 19156-121 | CZ | 4 | 100 | P(Bo) | 525 | 不問 | 片ﾐﾗｰ | 7 | 0.7
251202-77 | 33569-15 | CZ | 4 | 111 | N(Sb) | 380 | 0.010-0.019 | 片ﾐﾗｰ | 163
251202-78 | 16908-11 | CZ | 4 | 111 | P(Bo) | 675 | 0.001-0.007 | 片ﾐﾗｰ | 12
251202-79 | 16908-11-1 | CZ | 4 | 111 | P(Bo) | 675 | 0.001-0.007 | 片ﾐﾗｰ | 14 |  | <111>0.25°±0.1°off
251202-80 | 27048-11 | CZ | 5 | 111 | N(Ph) | 1500 | 0.01-100 | 片ﾐﾗｰ | 22
251202-81 | 26897-111 | CZ | 5 | 100 | N(Ph) | 180 | 不問 | 両ﾐﾗｰ | 38
251202-82 | 18986-131 | CZ | 5 | 100 | P(Bo) | 625 | 不問 | 片ﾐﾗｰ | 142
251202-83 | 18709-13 | CZ | 5 | 100 | P(Bo) | 450 | 1-10 | 片ﾐﾗｰ | 12
251202-84 | 26978-12 | CZ | 5 | 100 | N(Ph) | 450 | 1-10 | 片ﾐﾗｰ | 4
251202-85 | 17484-11 | CZ | 5 | 100 | P(Bo) | 550 | 不問 | 片ﾐﾗｰ | 128
251202-86 | 17693-11 | CZ | 5 | 100 | P(Bo) | 550 | 不問 | 片ﾐﾗｰ | 12 | 0.5
251202-87 | 33359-16 | CZ | 5 | 111 | N(Sb) | 550 | ≦0.016 | 片ﾐﾗｰ | 37
251202-88 | 18536-11 | CZ | 6 | 100 | P(Bo) | 525 | 0.005-50 | 片ﾐﾗｰ | 7
251202-89 | 19152-111 | CZ | 6 | 100 | P(Bo) | 625 | 1-100 | 片ﾐﾗｰ | 15
251202-90 | 18137-12 | CZ | 6 | 100 | P(Bo) | 1000 | 1-100 | 片ﾐﾗｰ | 55
251202-91 | 18247-12 | CZ | 6 | 100 | P(Bo) | 2000 | 1-100 | 片ﾐﾗｰ | 20
251202-92 | 18854-12 | CZ | 6 | 100 | P(Bo) | 625 | 不問 | 片ﾐﾗｰ | 5 |  | 裏面レーザーマーク入り
251202-93 | 18317-121 | CZ | 6 | 100 | P(Bo) | 300 | 0.1-100 | 片ﾐﾗｰ | 6
251202-94 | 26692-11 | CZ | 6 | 100 | N(Ph) | 625 | ≦10 | 片ﾐﾗｰ | 56 |  | 裏面レーザーマーク入り
251202-95 | 19063-111 | CZ | 6 | 100 | P(Bo) | 625 | 0.1-100 | 片ﾐﾗｰ | 4
251202-96 | 18174-152-1 | CZ | 6 | 100 | P(Bo) | 1620 | ≧1 | 片ﾐﾗｰ | 59
251202-97 | 27079-121 | CZ | 6 | 111 | N(Ph) | 675 | 1.0-5.0 | ﾗｯﾌﾟﾄﾞ | 1
251202-98 | 16336-12 | CZ | 6 | 100 | P(Bo) | 700 | 不問 | 片ﾐﾗｰ | 4
251202-99 | 17739-11 | CZ | 6 | 100 | 不問 | 400 | 不問 | 片ﾐﾗｰ | 3
251202-100 | 18493-12 | CZ | 6 | 100 | P(Bo) | 675 | 1-100 | 両ﾐﾗｰ | 11